## V-2336
Vérification d'une attestation de conformité (MG 20, MG 20b et MG 56)
Matériaux granulaires pour fondation de chaussée, couche de transition sur roc brisé, couche de roulement sur route non revêtue et rechargement d'accotements
CCDG 12.3.1, 12.3.2.2, 12.3.3.1, 13.4.1, 13.4.2.1 et 16.3.1.1.4
Norme BNQ 2560-114/2024 « Travaux de génie civil – Granulats », « Partie II : Fondation, sous-fondation, couche de roulement et accotement »
Information générale
Dossier Ministère-entrepreneur | [6 empty] | Dossier Ministère-laboratoire | [7 empty] | Dossier du laboratoire
Entrepreneur |  |  |  |  | Surveillant-organisme | [5 empty] | Route |  |  |  | Municipalité
Information spécifique
Matériau | [5 empty] | Calibre | [6 empty] | Usage
Nom et numéro de la source | [8 empty] | Municipalité (source) | [7 empty] | Date de l'attestation (année-mois-jour)
Verdicts sur la vérification de l’attestation de conformité :
Commentaires relatifs au verdict du contrôle de l'attestation conformité :
Mémo fait au surveillant, numéro
Légende : |  |  | C : conforme |  |  | NC : non conforme |  |  |  | S. O. : sans objet | [5 empty] | NF : non fourni
INFORMATIONS NÉCESSAIRES POUR L’ATTESTATION DE CONFORMITÉ1 | [11 empty] | C | NC | S.O. | NF | Remarques
1 | Période de validité et certification ISO 9001.
| 1.1 | Attestation de conformité valide pour une période de 3 ans à partir de la date d’échantillonnage du matériau.
| 1.2 | Analyses granulométriques - essais réalisés par un laboratoire ISO 9001 ou par le fabricant ISO 9001 – fabrication/ou par un laboratoire reconnu par le surveillant.
| 1.3 | Échantillonnage réalisé par un laboratoire certifié ISO 9001 ou par le fabricant ISO 9001 -fabrication
| 1.4 | Caractéristiques intrinsèques – essais réalisés par un laboratoire certifié ISO 9001 ou par le fabricant ISO 9001 – fabrication.
| 1.5 | Caractéristiques de fabrications – essais réalisés par un laboratoire certifié ISO 9001 ou par le fabricant ISO 9001 – fabrication.
| 1.6 | Caractéristiques complémentaires – essais réalisés par un laboratoire certifié ISO 9001 ou par le fabricant ISO 9001 – fabrication.
2 | Résultats des essais d’analyse granulométrique2 LC 21-040 et échantillonnage selon LC 21-010
| 2.1 | Deux essais initiaux. Cadence minimale de 1 essai/j/5 000 t (2 500 m3)/équipe de travail. Minimum de 3 essais/type de matériau et un essai supplémentaire si production > 5 000 t. | [16 empty] | Verdicts sur la vérification de l’attestation de conformité : |  | Commentaires relatifs au verdict du contrôle de l'attestation de conformité.
| 2.2 | Moyenne granulométrique des matériaux granulaires en réserve du type MG 20 utilisés en fondation de chaussée selon le CCDG (tableau de l'article 12.3.1).
| 2.3 | Moyenne granulométrique des matériaux granulaires en réserve du type MG 20 utilisés en rechargement d'accotement selon BNQ 2560-114/2024, où selon le tableau 12.3.1 du CCDG si le rechargement a été réalisé à partir d'un andain du matériau de fondation de chaussée. | [16 empty] | Attestation de conformité est conforme |  | L'attestation de conformité a été fournie avant la mise en place ou l'installation du matériau. Le document final est en conformité quant aux exigences du plan, du devis ainsi qu'au CCDG.
| 2.4 | Moyenne granulométrique des matériaux granulaires du type MG 20b utilisés en rechargement d'accotement selon la norme BNQ 2560-114/2024. | [16 empty] | Attestation de conformité est non conforme |  | L'attestation de conformité a été fournie avant la mise en place ou l'installation du matériau. Le document final est incomplet en ce qui concerne les exigences du plan, du devis ainsi qu'au CCDG.
| 2.5 | Moyenne granulométrique des matériaux granulaires en réserve du type MG 20b utilisés en couche de roulement sur route non revêtue selon la norme BNQ 2560-114/2024. | [16 empty] | Attestation de conformité est incomplète |  | L'attestation de conformité a été fournie avant la mise en place ou l'installation du matériau. Le document final est non conforme quant aux exigences du plan, du devis ainsi qu'au CCDG.
| 2.6 | Moyenne granulométrique des matériaux granulaires en réserve du type MG 56 utilisés en couche de transition sur roc brisé selon la norme BNQ 2560-114/2024. | [18 empty] | L'attestation de conformité a été fournie pendant ou après la mise en place ou l'installation du matériau. Le document final est incomplet en ce qui concerne les exigences du plan, du devis ainsi qu'au CCDG.
3 | Résultats des essais des caractéristiques intrinsèques, de fabrication et complémentaires3. | [19 empty] | L'attestation de conformité a été fournie pendant ou après la mise en place ou l'installation du matériau. Le document final est non conforme quant aux exigences du plan, du devis ainsi qu'au CCDG.
| 3.1 | Micro-Deval > 5 mm - LC 21 – 070 : 1 essai/10 000 t, min. 2 essais/type de matériaux. | [18 empty] | Le document a été fourni après la lettre de fin des travaux
| 3.2 | Los Angeles - LC 21 – 400 : 1 essai/40 000 t, min. 2 essais/type de matériaux.
| 3.3 | Particules fracturées - LC 21 – 100 : 1 essai/type de matériaux4.
| 3.4 | Bleu de méthylène - LC 21 – 255 : 1 essai/5 000 t (2 500 m3), min. 3 essais/type de matériaux5.
| 3.5 | Matières organiques - LC 31 – 228 : 1 essai/type de matériaux5.
4 | Traitement des matériaux (s’il y a lieu). | [17 empty] | Matériau | Calibre
| 4.1 | Méthode de traitement utilisée. Si les matériaux sont traités (lavage, ajout, tamisage), l’attestation de conformité doit porter sur les matériaux traités et homogénéisés.
| 4.2 | Proportion des matériaux d’ajout indiquée dans le document d'attestation6. | [16 empty] | Pierre concassée | MG 20
5 | Coordonnées GPS. | [17 empty] | Gravier concassé | MG 20b
| 5.1 | Pour un échantillonnage dans la réserve, les coordonnées GPS ou un croquis montrant l'emplacement de la réserve ainsi que l'emplacement de chaque échantillon. | [17 empty] | MG 56
| 5.2 | Pour un échantillonnage à partir d'une bande transporteuse nécessitant l'arrêt de cette dernière, les coordonnées GPS ou un croquis montrant l'emplacement de la réserve ainsi que l'emplacement probable, dans la réserve, où serait situé chaque échantillon prélevé.
| 5.3 | Pour un échantillonnage à la sortie d'une trémie ou à l'extrémité d'une bande transporteuse ne nécessitant pas l'arrêt de cette dernière, les coordonnées GPS ou un croquis montrant l'emplacement de la réserve ainsi que les emplacements probables, dans la réserve, où serait situé chaque échantillon prélevé.
7 | Tonnage de la réserve.
8 | Inscription ou croquis démontrant la conformité de la réserve aux exigences de mise en réserve.
9 | Exigences ou particularités du devis spécial. | [17 empty] | USAGE
10 | Résultats de la planche de référence (moyenne granulométrique pondérée de la réserve non conforme).
11 | Mesures pour rendre ces matériaux conformes et homogènes, accompagnées des nouveaux résultats d’analyse (moyenne pondérée des résultats d’essais non conformes). | [17 empty] | Fondation
12 | Verdict revisé de l'attestation de conformité8. | [17 empty] | Couche de transtion sur roc brisé
Notes : | [18 empty] | Couche de roulement d'une route non revêtue
1 | Si l’entrepreneur n’est pas en mesure de fournir toutes les informations exigées pour produire l'attestation de conformité, il doit recourir, à ses frais, à un laboratoire enregistré (certifié ISO 9001) de façon à fournir les informations manquantes. | [17 empty] | Rechargement d'accotement
2 | Pour répondre aux exigences granulométriques, la moyenne pondérée des résultats d’une même réserve doit être conforme et chaque palier doit être conforme avant d'être recouvert.
3 | Tous les résultats individuels doivent respecter les exigences de la norme BNQ 2560-114/2024. | [17 empty] | Verdict revisé de l'attestation de conformité
4 | L'essai pour les particules fracturées n'est pas exigé pour les granulats qui proviennent de carrières.
5 | Pour les matériaux provenant de sablières seulement. | [17 empty] | Attestation de conformité est conforme
6 | Mettre en évidence le pourcentage de matériaux ajoutés au cours du traitement pour la conformité de l'attestation.
8 | Révision de l'attestation de conformité en fonction de la remise de la documentation manquante lors de la vérification initiale.
Remarques :
Formulaire préparé par
Nom |  |  |  | Signature | [5 empty] | Organisme | [7 empty] | Date (année-mois-jour)
Approuvé par
Nom |  |  |  | Signature | [5 empty] | Organisme | [7 empty] | Date (année-mois-jour)
Ministère des Transports et de la Mobilité durable
V-2336 (2024-11)
Utilisez le menu déroulant pour afficher la liste des matériaux à utiliser
Utilisez le menu déroulant pour afficher la liste des calibres à utiliser

## Manuel d'utilisation
Vérification d'une attestation de conformité (MG 20, MG 20b et MG 56)
Matériaux granulaires pour fondation de chaussée, couche de transition sur roc brisé, couche de roulement sur route non revêtue et rechargement d'accotements
CCDG, 12.3.1, 12.3.2.2, 12.3.3.1, 13.4.1, 13.4.2.1 et 16.3.1.1.4
Norme BNQ 2560-114/2024 « Travaux de génie civil – Granulats », « Partie II : Fondation, sous-fondation, couche de roulement et accotement »
Information générale
Dossier Ministère-entrepreneur | [6 empty] | Dossier Ministère-laboratoire | [7 empty] | Dossier du laboratoire
Entrepreneur |  |  |  |  | Surveillant-organisme | [5 empty] | Route |  |  |  | Municipalité
Information spécifique
Matériau | [5 empty] | Calibre | [6 empty] | Usage
Pierre concassée | [5 empty] | MG 20b | [6 empty] | Couche de roulement d'une route non revêtue
Nom et numéro de la source | [8 empty] | Municipalité (source) | [7 empty] | Date de l'attestation (année-mois-jour)
Verdicts sur la vérification de l’attestation de conformité : | [8 empty] | Attestation de conformité est incomplète
Commentaires relatifs au verdict du contrôle de l'attestation de conformité : | [8 empty] | L'attestation de conformité a été fournie pendant ou après la mise en place ou l'installation du matériau. Le document final est incomplet en ce qui concerne les exigences du plan, du devis ainsi qu'au CCDG.
Mémo fait au surveillant, numéro | [10 empty] | 2024-02-23
Légende : |  |  | C : conforme |  |  | NC : non conforme |  |  |  | S. O. : sans objet | [5 empty] | NF : non fourni |  |  | Verdicts sur la vérification de l’attestation de conformité : | Commentaires relatifs au verdict du contrôle de l'attestation de conformité.
INFORMATIONS NÉCESSAIRES POUR L’ATTESTATION DE CONFORMITÉ1 | [11 empty] | C | NC | S.O. | NF | Remarques
1 | Période de validité et certification ISO 9001. | [17 empty] | Attestation de conformité est conforme | L'attestation de conformité a été fournie avant la mise en place ou l'installation du matériau. Le document final est en conformité quant aux exigences du plan, du devis ainsi qu'au CCDG.
| 1.1 | Attestation de conformité valide pour une période de 3 ans à partir de la date d’échantillonnage du matériau. | [16 empty] | Attestation de conformité est non conforme | L'attestation de conformité a été fournie avant la mise en place ou l'installation du matériau. Le document final est incomplet en ce qui concerne les exigences du plan, du devis ainsi qu'au CCDG.
| 1.2 | Analyses granulométriques - essais réalisés par un laboratoire ISO 9001 ou par le fabricant ISO 9001 – fabrication/ou par un laboratoire reconnu par le surveillant. | [16 empty] | Attestation de conformité est incomplète | L'attestation de conformité a été fournie avant la mise en place ou l'installation du matériau. Le document final est non conforme quant aux exigences du plan, du devis ainsi qu'au CCDG.
| 1.3 | Échantillonnage réalisé par un laboratoire certifié ISO 9001 ou par le fabricant ISO 9001 -fabrication | [17 empty] | L'attestation de conformité a été fournie pendant ou après la mise en place ou l'installation du matériau. Le document final est incomplet en ce qui concerne les exigences du plan, du devis ainsi qu'au CCDG.
| 1.4 | Caractéristiques intrinsèques – essais réalisés par un laboratoire certifié ISO 9001 ou par le fabricant ISO 9001 – fabrication. | [17 empty] | L'attestation de conformité a été fournie pendant ou après la mise en place ou l'installation du matériau. Le document final est non conforme quant aux exigences du plan, du devis ainsi qu'au CCDG.
| 1.5 | Caractéristiques de fabrications – essais réalisés par un laboratoire certifié ISO 9001 ou par le fabricant ISO 9001 – fabrication. | [17 empty] | Le document a été fourni après la lettre de fin des travaux.
| 1.6 | Caractéristiques complémentaires – essais réalisés par un laboratoire certifié ISO 9001 ou par le fabricant ISO 9001 – fabrication.
2 | Résultats des essais d’analyse granulométrique2 LC 21 – 040 et échantillonnage selon LC 21 – 010
| 2.1 | Deux essais initiaux. Cadence minimale de 1 essai/j/5 000 t (2 500 m3)/équipe de travail. Minimum de 3 essais/type de matériau et un essai supplémentaire si production > 5 000 t.
| 2.2 | Moyenne granulométrique des matériaux granulaires en réserve du type MG 20 utilisés en fondation de chaussée selon le CCDG (tableau de l'article 12.3.1). | [17 empty] | Calibre
| 2.3 | Moyenne granulométrique des matériaux granulaires en réserve du type MG 20 utilisés en rechargement d'accotement selon BNQ 2560-114/2024, où selon le tableau 12.3.1 du CCDG si le rechargement a été réalisé à partir d'un andain du matériau de fondation de chaussée. | [16 empty] | Matériau
| 2.4 | Moyenne granulométrique des matériaux granulaires du type MG 20b utilisés en rechargement d'accotement selon la norme BNQ 2560-114/2024. | [17 empty] | MG 20
| 2.5 | Moyenne granulométrique des matériaux granulaires en réserve du type MG 20b utilisés en couche de roulement sur route non revêtue selon la norme BNQ 2560-114/2024. | [16 empty] | Pierre concassée | MG 20b
| 2.6 | Moyenne granulométrique des matériaux granulaires en réserve du type MG 56 utilisés en couche de transition sur roc brisé selon la norme BNQ 2560-114/2024. | [16 empty] | Gravier concassé | MG 56
3 | Résultats des essais des caractéristiques intrinsèques, de fabrication et complémentaires3.
| 3.1 | Micro-Deval > 5 mm - LC 21 – 070 : 1 essai/10 000 t, min. 2 essais/type de matériaux.
| 3.2 | Los Angeles - LC 21 – 400 : 1 essai/40 000 t, min. 2 essais/type de matériaux. | [13 empty] | manque un (1) essai
| 3.3 | Particules fracturées - LC 21 – 100 : 1 essai/type de matériaux4.
| 3.4 | Bleu de méthylène - LC 21 – 255 : 1 essai/5 000 t (2 500 m3), min. 3 essais/type de matériaux5.
| 3.5 | Matières organiques - LC 31 – 228 : 1 essai/type de matériaux5.
4 | Traitement des matériaux (s’il y a lieu).
| 4.1 | Méthode de traitement utilisée. Si les matériaux sont traités (lavage, ajout, tamisage), l’attestation de conformité doit porter sur les matériaux traités et homogénéisés. | [13 empty] | Méthode conforme à l'article 12.3.3.1 du CCDG |  |  | USAGE
| 4.2 | Proportion des matériaux d’ajout indiquée dans le document d'attestation6. | [13 empty] | 10%
5 | Coordonnées GPS. | [17 empty] | Fondation
| 5.1 | Pour un échantillonnage dans la réserve, les coordonnées GPS ou un croquis montrant l'emplacement de la réserve ainsi que l'emplacement de chaque échantillon. | [16 empty] | Couche de transition sur roc brisé
| 5.2 | Pour un échantillonnage à partir d'une bande transporteuse nécessitant l'arrêt de cette dernière, les coordonnées GPS ou un croquis montrant l'emplacement de la réserve ainsi que l'emplacement probable, dans la réserve, où serait situé chaque échantillon prélevé. | [16 empty] | Couche de roulement d'une route non revêtue
| 5.3 | Pour un échantillonnage à la sortie d'une trémie ou à l'extrémité d'une bande transporteuse ne nécessitant pas l'arrêt de cette dernière, les coordonnées GPS ou un croquis montrant l'emplacement de la réserve ainsi que les emplacements probables, dans la réserve, où serait situé chaque échantillon prélevé. | [16 empty] | Rechargement d'accotement
Pour un échantillonnage à la sortie d'une trémie ou à l'extrémité d'une bande transporteuse ne nécessitant pas l'arrêt de cette dernière, les coordonnées GPS ou un croquis montrant l'emplacement de la réserve ainsi que les emplacements probables, dans la réserve, où serait situé chaque échantillon prélevé.
7 | Tonnage de la réserve. | [14 empty] | 7 500 t
8 | Inscription ou croquis démontrant la conformité de la réserve aux exigences de mise en réserve. | [17 empty] | Verdict revisé de l'attestation de conformité
9 | Exigences ou particularités du devis spécial.
10 | Résultats de la planche de référence (moyenne granulométrique pondérée de la réserve non conforme). | [17 empty] | Attestation de conformité est conforme
11 | Mesures pour rendre ces matériaux conformes et homogènes, accompagnées des nouveaux résultats d’analyse (moyenne pondérée des résultats d’essais non conformes). | [14 empty] | Les essais manquants ont été envoyés selon les délais prescrits |  |  | Attestation de conformité est non conforme
12 | Verdict revisé de l'attestation de conformité7. | [14 empty] | Attestation de conformité est conforme
Notes :
1 | Si l’entrepreneur n’est pas en mesure de fournir toutes les informations exigées pour produire l'attestation de conformité, il doit recourir, à ses frais, à un laboratoire enregistré (certifié ISO 9001) de façon à fournir les informations manquantes.
2 | Pour répondre aux exigences granulométriques, la moyenne pondérée des résultats d’une même réserve doit être conforme et chaque palier doit être conforme avant d'être recouvert.
3 | Tous les résultats individuels doivent respecter les exigences de la norme BNQ 2560-114/2024.
4 | L'essai pour les particules fracturées n'est pas exigé pour les granulats qui proviennent de carrières.
5 | Pour les matériaux provenant de sablières seulement.
6 | Mettre en évidence le pourcentage de matériaux ajoutés au cours du traitement pour la conformité de l'attestation.
7 | Révision de l'attestation de conformité en fonction de la remise de la documentation manquante lors de la vérification initiale.
Remarques :
Les documents demandés ont été transmis et acceptés, ce qui confirme que l'attestation de conformité est conforme aux exigences.
Formulaire préparé par
Nom |  |  |  | Signature | [5 empty] | Organisme | [7 empty] | Date (année-mois-jour)
Approuvé par
Nom |  |  |  | Signature | [5 empty] | Organisme | [7 empty] | Date (année-mois-jour)
Ministère des Transports et de la Mobilité durable
V-2336 (2024-11)
Note on Q15: Verdicts sur la vérification de l’attestation de conformité : Les mots : conforme/non conforme ou incomplet sont des mots qui définissent l'état du contenu du document reçu. Tous ces verdicts doivent être accompagnés d'une explication additionnelle décrite dans le menu déroulant à la ligne suivante « Commentaire du verdict ».
Note on Q16: Commentaires relatifs au verdict du contrôle de l'attestation de conformité 1. L'attestation de conformité a été fournie avant la mise en place ou l'installation du matériau. Le document final est en conformité quant aux exigences du plan, du devis ainsi qu'au CCDG. 2. L'attestation de conformité a été fournie avant la mise en place ou l'installation du matériau. Le document final est incomplet en ce qui concerne les exigences du plan, du devis ainsi qu'au CCDG. 3. L'attestation de conformité a été fournie avant la mise en place ou l'installation du matériau. Le document final est non conforme quant aux exigences du plan, du devis ainsi qu'au CCDG. 4. L'attestation de conformité a été fournie pendant ou après la mise en place ou l'installation du matériau. Le document final est incomplet en ce qui concerne les exigences du plan, du devis ainsi qu'au CCDG. 5. L'attestation de conformité a été fournie pendant ou après la mise en place ou l'installation du matériau. Le document final est non conforme quant aux exigences du plan, du devis ainsi qu'au CCDG. 6. Le document a été fourni après la lettre de fin des travaux.
Pour plus de renseignements, utiliser le menu déroulant pour afficher la liste des matériaux
Pour plus de renseignements, utiliser le menu déroulant pour afficher la liste des verdicts sur la vérification de l’attestation de conformité :
Pour plus de renseignements, utiliser le menu déroulant pour afficher la liste des calibres des matériaux
Pour plus de renseignements, utiliser le menu déroulant pour afficher la liste des commentaires relatifs au verdict du contrôle de l'attestation de conformité.
Pour plus de renseignements, utiliser le menu déroulant pour afficher la liste des usages des matériaux
Pour plus de renseignements, utiliser le menu déroulant pour afficher la liste des Verdicts revisés de l'attestation de conformité